## Sheet1
附件1
2022年室内装饰材料产品质量国家监督抽查不合格产品及企业名单
序号 | 产品种类 | 受检单位 | 标称生产单位 | 标称生产单位所在地 | 产品名称 | 规格型号 | 产品等级 | 生产日期/批号 | 主要不合格项目 | 承检机构 | 备注
1 | 陶瓷片密封水嘴 | 福建古登厨卫有限公司 | 北京远洋古登卫浴有限公司 | 北京市 | 单把面盆龙头 | GD-6209 | 合格品 | 2021-11-02 | 管螺纹精度 | 佛山市质量计量监督检测中心
2 | 陶瓷片密封水嘴 | 河北润旺达洁具制造有限公司 | 河北润旺达洁具制造有限公司 | 河北省 | 单柄面盆龙头 | WJ2216 | 合格品 | 2021-07-13 | 流量均匀性 | 佛山市质量计量监督检测中心
3 | 陶瓷片密封水嘴 | 泉州汉斯贝利厨卫有限公司 | 上海柯粤卫浴有限公司 | 上海市 | 面盆龙头 | 8049-2 | 合格品 | 2022-9-16 | 管螺纹精度,金属污染物析出（铅析出统计值（Q））* | 佛山市质量计量监督检测中心
4 | 陶瓷片密封水嘴 | 宁波阿发厨卫有限公司 | 宁波阿发厨卫有限公司 | 浙江省 | 单冷水嘴 | AF-AV04 | 合格品 | 2021年8月2日 | 管螺纹精度 | 中国国检测试控股集团陕西有限公司(国家建筑卫生陶瓷质量检验检测中心)
5 | 陶瓷片密封水嘴 | 瑞安市红苹果洁具厂 | 瑞安市红苹果洁具厂 | 浙江省 | 淋浴龙头 | 2309 | 合格品 | 2022年7月8日 | 管螺纹精度 | 中国国检测试控股集团陕西有限公司(国家建筑卫生陶瓷质量检验检测中心)
6 | 陶瓷片密封水嘴 | 台州水司令卫浴科技有限公司 | 台州水司令卫浴科技有限公司 | 浙江省 | 铜水嘴 | SR-20212(合金手柄) | 合格品 | 2022.08.02 | 表面耐腐蚀性能 | 初检机构：中国国检测试控股集团陕西有限公司(国家建筑卫生陶瓷质量检验检测中心) 复检机构：佛山市质量计量监督检测中心 | 复检仍不合格
7 | 陶瓷片密封水嘴 | 台州欣涯洁具有限公司 | 台州欣涯卫浴科技有限公司 | 浙江省 | 快捷安装面盆系列(陶瓷片密封水嘴) | 662 | 合格品 | 2021-07-26 | 管螺纹精度,金属污染物析出（铅析出统计值（Q））* | 中国国检测试控股集团陕西有限公司(国家建筑卫生陶瓷质量检验检测中心)
8 | 陶瓷片密封水嘴 | 泉州金智莉厨卫有限公司 | 温州金智莉卫浴有限公司 | 浙江省 | 金智莉(陶瓷片密封水嘴) | 1126 | 合格品 | 2022-09-01 | 管螺纹精度,表面耐腐蚀性能 | 佛山市质量计量监督检测中心
9 | 陶瓷片密封水嘴 | 温州市蒙帝卡欧洁具有限公司 | 温州市蒙帝卡欧洁具有限公司 | 浙江省 | 单孔面盆龙头 | MS-2998 | 合格品 | 2022.06.05 | 流量均匀性 | 初检机构：中国国检测试控股集团陕西有限公司(国家建筑卫生陶瓷质量检验检测中心) 复检机构：佛山市质量计量监督检测中心 | 复检仍不合格
10 | 陶瓷片密封水嘴 | 玉环信得利阀业股份有限公司 | 玉环信得利阀业股份有限公司 | 浙江省 | 面盆水嘴 | XDL-82201 | 合格品 | 20220820 | 流量 | 上海市质量监督检验技术研究院
11 | 陶瓷片密封水嘴 | 浙江安牧卫浴洁具有限公司 | 浙江安牧卫浴洁具有限公司 | 浙江省 | 加长水嘴 | A-320 | 合格品 | 2022年8月11日 | 表面耐腐蚀性能 | 初检机构：中国国检测试控股集团陕西有限公司(国家建筑卫生陶瓷质量检验检测中心) 复检机构：佛山市质量计量监督检测中心 | 复检仍不合格
12 | 陶瓷片密封水嘴 | 滁州扬子集成卫浴有限公司 | 滁州扬子集成卫浴有限公司 | 安徽省 | 单孔龙头 | LTM001-G | 合格品 | / | 管螺纹精度,金属污染物析出（铅析出统计值（Q））* | 中国国检测试控股集团陕西有限公司(国家建筑卫生陶瓷质量检验检测中心)
13 | 陶瓷片密封水嘴 | 福建帝英司卫浴发展有限公司 | 福建帝英司卫浴发展有限公司 | 福建省 | 尖咀（陶瓷片密封水嘴） | 4839 | 合格品 | 2022-08-30 | 流量,表面耐腐蚀性能 | 中国国检测试控股集团陕西有限公司(国家建筑卫生陶瓷质量检验检测中心)
14 | 陶瓷片密封水嘴 | 福建千逸卫浴有限公司 | 福建千逸卫浴有限公司 | 福建省 | 快开龙头 | 219701 | 合格品 | 2022-09-02 | 流量 | 佛山市质量计量监督检测中心
15 | 陶瓷片密封水嘴 | 福建省水之娇厨卫发展有限公司 | 福建省水之娇厨卫发展有限公司 | 福建省 | 洗衣机龙头 | SZJ-9626 | 合格品 | 2022/9/1 | 表面耐腐蚀性能 | 上海市质量监督检验技术研究院
16 | 陶瓷片密封水嘴 | 福建省统菲卫浴科技有限公司 | 福建省统菲卫浴科技有限公司 | 福建省 | 面盆龙头 | TF-106X | 合格品 | 2022-08-08 | 管螺纹精度 | 佛山市质量计量监督检测中心
17 | 陶瓷片密封水嘴 | 福建省亚伟特卫浴发展有限公司 | 福建省亚伟特卫浴发展有限公司 | 福建省 | 厨房龙头 | YWT-86530 | 合格品 | 2022-05-15 | 流量均匀性 | 佛山市质量计量监督检测中心
18 | 陶瓷片密封水嘴 | 福建省逐一卫浴有限公司 | 福建省逐一卫浴有限公司 | 福建省 | 红冲短洗衣机（陶瓷片密封水嘴） | ZY-1200 | 合格品 | 2022-04 | 表面耐腐蚀性能 | 中国国检测试控股集团陕西有限公司(国家建筑卫生陶瓷质量检验检测中心)
19 | 陶瓷片密封水嘴 | 南安闽冠建材有限公司 | 南安闽冠建材有限公司 | 福建省 | 台式单冷面盆（陶瓷片密封水嘴） | MG-5350 | 合格品 | 2022-07 | 金属污染物析出（铅析出统计值（Q））*,流量,表面耐腐蚀性能 | 佛山市质量计量监督检测中心
20 | 陶瓷片密封水嘴 | 南安市金富豪卫浴洁具有限公司 | 南安市金富豪卫浴洁具有限公司 | 福建省 | K7018（铜洗衣机龙头） | K7018 | 合格品 | 2022-06-01 | 表面耐腐蚀性能 | 中国国检测试控股集团陕西有限公司(国家建筑卫生陶瓷质量检验检测中心)
21 | 陶瓷片密封水嘴 | 南安市凯镔卫浴洁具有限公司 | 南安市凯镔卫浴洁具有限公司 | 福建省 | 内置鸣舌单孔（陶瓷片密封水嘴） | 2028 | 合格品 | 2022-08 | 金属污染物析出（铅析出统计值（Q））* | 中国国检测试控股集团陕西有限公司(国家建筑卫生陶瓷质量检验检测中心)
22 | 陶瓷片密封水嘴 | 南安市企谷厨卫有限公司 | 南安市企谷厨卫有限公司 | 福建省 | 普通水嘴 | 4023 | 合格品 | 2022-09-02 | 表面耐腐蚀性能 | 佛山市质量计量监督检测中心
23 | 陶瓷片密封水嘴 | 南安市颖川水暖洁具厂 | 南安市颖川水暖洁具厂 | 福建省 | 陶瓷芯快开龙头 | DN15 | 合格品 | 2022-08 | 表面耐腐蚀性能 | 中国国检测试控股集团陕西有限公司(国家建筑卫生陶瓷质量检验检测中心)
24 | 陶瓷片密封水嘴 | 南安市友莱卫浴有限公司 | 南安市友莱卫浴有限公司 | 福建省 | 加长小龙头 | 35015-1 | 合格品 | 2022-07 | 表面耐腐蚀性能 | 中国国检测试控股集团陕西有限公司(国家建筑卫生陶瓷质量检验检测中心)
25 | 陶瓷片密封水嘴 | 泉州奥格森卫浴有限公司 | 泉州奥格森卫浴有限公司 | 福建省 | 大象单孔（陶瓷片密封水嘴） | OSL-5011 | 合格品 | 2022-05-08 | 金属污染物析出（铅析出统计值（Q））* | 中国国检测试控股集团陕西有限公司(国家建筑卫生陶瓷质量检验检测中心)
26 | 陶瓷片密封水嘴 | 泉州佰仕达卫浴科技有限公司 | 泉州佰仕达卫浴科技有限公司 | 福建省 | 快开洗衣机（陶瓷片密封水嘴） | BSD-45060 | 合格品 | 2022-08-22 | 表面耐腐蚀性能 | 佛山市质量计量监督检测中心
27 | 陶瓷片密封水嘴 | 泉州骏胜卫浴有限公司 | 泉州骏胜卫浴有限公司 | 福建省 | 304大弯菜盆-单出水 | CCL004-304【单出水】 | 合格品 | / | 管螺纹精度,冷热水标志,表面耐腐蚀性能 | 佛山市质量计量监督检测中心
28 | 陶瓷片密封水嘴 | 泉州牧顺厨卫有限公司 | 泉州牧顺厨卫有限公司 | 福建省 | 快开龙头 | MS-7601 | 合格品 | 2022-09-10 | 表面耐腐蚀性能 | 佛山市质量计量监督检测中心
29 | 陶瓷片密封水嘴 | 泉州市瀚彭卫浴发展有限公司 | 泉州市瀚彭卫浴发展有限公司 | 福建省 | 陶瓷芯水龙头 | 2614 | 合格品 | 2022-09-01 | 管螺纹精度 | 中国国检测试控股集团陕西有限公司(国家建筑卫生陶瓷质量检验检测中心)
30 | 陶瓷片密封水嘴 | 泉州市蓝鳄卫浴洁具有限公司 | 泉州市蓝鳄卫浴洁具有限公司 | 福建省 | 菜盆系列（陶瓷片密封水嘴） | 4041 | 合格品 | 2022-09-12/191206 | 流量均匀性,水嘴水效等级 | 佛山市质量计量监督检测中心
31 | 陶瓷片密封水嘴 | 泉州市欧沐卫浴科技有限公司 | 泉州市欧沐卫浴科技有限公司 | 福建省 | 单把两联淋浴龙头 | OL-2002-1 | 合格品 | 2022-05-22 | 管螺纹精度,表面耐腐蚀性能 | 中国国检测试控股集团陕西有限公司(国家建筑卫生陶瓷质量检验检测中心)
32 | 陶瓷片密封水嘴 | 泉州市星亿卫浴洁具有限公司 | 泉州市星亿卫浴洁具有限公司 | 福建省 | 铜将军单孔（陶瓷片密封水嘴） | 6121 | 合格品 | / | 管螺纹精度,表面耐腐蚀性能 | 佛山市质量计量监督检测中心
33 | 陶瓷片密封水嘴 | 泉州市元淘厨卫发展有限公司 | 泉州市元淘厨卫发展有限公司 | 福建省 | 才子单孔（陶瓷片密封水嘴） | 2108D | 合格品 | 2022-08-20 | 管螺纹精度 | 佛山市质量计量监督检测中心
34 | 陶瓷片密封水嘴 | 泉州喜来多卫浴有限公司 | 泉州喜来多卫浴有限公司 | 福建省 | 洗衣机水嘴 | XLD-29 | 合格品 | 2022-08-21 | 表面耐腐蚀性能 | 佛山市质量计量监督检测中心
35 | 陶瓷片密封水嘴 | 银超卫浴科技有限公司 | 银超卫浴科技有限公司 | 福建省 | 洗衣机水嘴 | 7631 | 合格品 | 2022-05 | 表面耐腐蚀性能 | 中国国检测试控股集团陕西有限公司(国家建筑卫生陶瓷质量检验检测中心)
36 | 陶瓷片密封水嘴 | 南安市三巨匠五金厂 | 潮州市潮安区凤塘欧美特陶瓷厂 | 广东省 | 厨房龙头 | SJJ-7399 | 合格品 | 2022-09-03 | 冷热水标志 | 中国国检测试控股集团陕西有限公司(国家建筑卫生陶瓷质量检验检测中心)
37 | 陶瓷片密封水嘴 | 南安市艾比丽卫浴厂 | 潮州市潮安区沙溪居嘉洁五金制品厂 | 广东省 | 枪灰低杯脸盆单孔（陶瓷片密封水嘴） | JJJ-6819QH | 合格品 | 2022-07-19 | 管螺纹精度 | 佛山市质量计量监督检测中心
38 | 陶瓷片密封水嘴 | 佛山市高明英皇卫浴有限公司 | 佛山市高明英皇卫浴有限公司 | 广东省 | 洗衣机龙头 | J6022 | 合格品 | 2022-07-23 | 表面耐腐蚀性能 | 上海市质量监督检验技术研究院
39 | 陶瓷片密封水嘴 | 佛山市顺德区见基电器实业有限公司 | 佛山市顺德区见基电器实业有限公司 | 广东省 | 洗衣机龙头 | KS721B | 合格品 | 2022-08-25 | 管螺纹精度 | 上海市质量监督检验技术研究院
40 | 陶瓷片密封水嘴 | 佛山市顺德区西普斯水暖器材有限公司 | 佛山市顺德区西普斯水暖器材有限公司 | 广东省 | 洗衣机龙头 | 1306-B | 合格品 | 2022年4月 | 表面耐腐蚀性能 | 上海市质量监督检验技术研究院
41 | 陶瓷片密封水嘴 | 广东克莱帝智能家居科技有限公司 | 广东克莱帝智能家居科技有限公司 | 广东省 | 洗衣机水嘴 | 2500130 | 合格品 | 2022.07.07 | 管螺纹精度 | 初检机构：上海市质量监督检验技术研究院 复检机构：佛山市质量计量监督检测中心 | 复检仍不合格
42 | 陶瓷片密封水嘴 | 福建意洁厨卫有限公司 | 广东中洁厨卫有限公司 | 广东省 | 快开洗衣机龙头 | ZJ-7342 | 合格品 | 2022-08-30 | 表面耐腐蚀性能 | 中国国检测试控股集团陕西有限公司(国家建筑卫生陶瓷质量检验检测中心)
43 | 陶瓷片密封水嘴 | 鹤山市德盈卫浴科技实业有限公司 | 鹤山市德盈卫浴科技实业有限公司 | 广东省 | 水嘴 | J0038CP | 合格品 | / | 表面耐腐蚀性能 | 上海市质量监督检验技术研究院
44 | 陶瓷片密封水嘴 | 鹤山市麦典卫浴有限公司 | 鹤山市麦典卫浴有限公司 | 广东省 | 面盆龙头 | GLS-19200 | 合格品 | 2022年8月5日 | 管螺纹精度 | 上海市质量监督检验技术研究院
45 | 陶瓷片密封水嘴 | 鹤山市拓唯卫浴科技有限公司 | 鹤山市拓唯卫浴科技有限公司 | 广东省 | 洗衣机水咀 | V001 | 合格品 | 20220903 | 管螺纹精度 | 上海市质量监督检验技术研究院
46 | 陶瓷片密封水嘴 | 鹤山市沃泰卫浴有限公司 | 鹤山市沃泰卫浴有限公司 | 广东省 | 单把摇摆厨房龙头 | WT1009CH-KF | 合格品 | 2022-07-13 | 流量均匀性 | 上海市质量监督检验技术研究院
47 | 陶瓷片密封水嘴 | 开平市红火卫浴有限公司 | 开平市红火卫浴有限公司 | 广东省 | 单孔面盆龙头 | HH4173LG | 合格品 | 2022-08-15 | 金属污染物析出（铅析出统计值（Q））* | 中国国检测试控股集团陕西有限公司(国家建筑卫生陶瓷质量检验检测中心)
48 | 陶瓷片密封水嘴 | 开平市诗驰卫浴有限公司 | 开平市诗驰卫浴有限公司 | 广东省 | 无铅304不锈钢龙头 | C101 | 合格品 | 2022年9月12日 | 管螺纹精度,冷热水标志,金属污染物析出（铅析出统计值（Q））* | 中国国检测试控股集团陕西有限公司(国家建筑卫生陶瓷质量检验检测中心)
49 | 陶瓷片密封水嘴 | 开平市水口镇凯升五金制品厂 | 开平市水口镇凯升五金制品厂 | 广东省 | 龙头 | C03 | 合格品 | / | 表面耐腐蚀性能 | 上海市质量监督检验技术研究院
50 | 陶瓷片密封水嘴 | 开平市水口镇粤和五金厂 | 开平市水口镇粤和五金厂 | 广东省 | 洗涤龙头 | / | 合格品 | / | 表面耐腐蚀性能 | 上海市质量监督检验技术研究院
51 | 陶瓷片密封水嘴 | 开平市雅驰卫浴洁具有限公司 | 开平市雅驰卫浴洁具有限公司 | 广东省 | 洗衣机水嘴 | 2500130 | 合格品 | 2022.07.07 | 管螺纹精度 | 初检机构：上海市质量监督检验技术研究院 复检机构：佛山市质量计量监督检测中心 | 复检仍不合格
52 | 陶瓷片密封水嘴 | 开平市卓琪卫浴实业有限公司 | 开平市卓琪卫浴实业有限公司 | 广东省 | 菜盆龙头 | C1-012B | 合格品 | 2022-08-27 | 流量均匀性 | 上海市质量监督检验技术研究院
53 | 陶瓷片密封水嘴 | 中山市港华卫浴有限公司 | 中山市港华卫浴有限公司 | 广东省 | 面盆龙头 | FL6400 | 合格品 | 2022年8月26日 | 流量均匀性,水嘴水效等级 | 上海市质量监督检验技术研究院
54 | 陶瓷片密封水嘴 | 泉州水伯尔厨卫有限公司 | 贵州润坦工贸发展有限公司 | 贵州省 | 调温龙头 | RT6002 | 合格品 | 2022-09 | 管螺纹精度,表面耐腐蚀性能 | 佛山市质量计量监督检测中心
55 | 智能坐便器 | 吴中区郭巷东方商城茂旺建材经营部 | 柏瑞润兴(北京)科技发展有限公司 | 北京市 | 智能座便器 | Q2-300 | 合格品 | / | 接地措施* | 上海市质量监督检验技术研究院
56 | 智能坐便器 | 温州市龙湾海城名博洁具店 | 台州菲戈贝尔厨卫科技有限公司 | 浙江省 | 智能坐便器 | Q7-3-3 | 合格品 | / | 智能坐便器清洗平均用水量 | 上海市质量监督检验技术研究院
57 | 智能坐便器 | 南京行唯卫浴洁具有限公司 | 泉州市水作坊水暖洁具有限公司 | 福建省 | 智能坐便器 | 2111标配 | 合格品 | 2022-08-14 | 接地措施*,螺钉和连接* | 上海市质量监督检验技术研究院
58 | 智能坐便器 | 南京市江宁区玖佳洁具经营部 | 潮州市鸥德厨卫科技有限公司 | 广东省 | 智能坐便器 | D09 | 优等品 | / | 螺钉和连接* | 上海市质量监督检验技术研究院
59 | 陶瓷坐便器 | 温州经济技术开发区海城联军卫浴洁具经营部 | 福建省申泉家居用品股份有限公司 | 福建省 | 卫生陶瓷（坐便器） | 0473 | 合格品 | / | 安全水位* | 上海市质量监督检验技术研究院
60 | 陶瓷坐便器 | 南京行唯卫浴洁具有限公司 | 泉州市水作坊水暖洁具有限公司 | 福建省 | 连体座便器 | 2075 | 合格品 | 2022年8月9号 | 便器用水量,安全水位*,坐便器水效等级 | 上海市质量监督检验技术研究院
61 | 陶瓷坐便器 | 苏州工业园区娄葑镇百强卫浴经营部 | 河南美霖卫浴有限公司 | 河南省 | 卫生陶瓷（座便器） | 106 | 合格品 | 2022年7月7日 | 安全水位* | 上海市质量监督检验技术研究院
62 | 陶瓷坐便器 | 永康市鸿瑞卫具经营部 | 禹州市中陶卫浴有限公司 | 河南省 | 连体坐便器 | YL-22 | 合格品 | 2022/6/16 | 便器用水量,安全水位*,坐便器水效等级,坐便器水效限定值 | 上海市质量监督检验技术研究院
63 | 陶瓷坐便器 | 上海市浦东新区川沙新镇家勇装潢材料经营部 | 长葛市冠玛瓷业有限公司 | 河南省 | 卫生陶瓷（坐便器） | 6661 | 合格品 | 2020年4月20日 | 便器用水量,安全水位*,坐便器水效等级,坐便器水效限定值 | 上海市质量监督检验技术研究院
64 | 陶瓷坐便器 | 福州市晋安区利嘉鑫建材商行 | 长葛市莱菲特卫浴有限公司 | 河南省 | 卫生陶瓷（座便器） | 233# | 优等品 | / | 便器用水量,安全水位*,坐便器水效等级,坐便器水效限定值 | 上海市质量监督检验技术研究院
65 | 陶瓷坐便器 | 苏州工业园区凯姆卫浴经营部 | 长葛市蓝鲸卫浴有限公司 | 河南省 | 连体坐便器 | LJ-281 | 合格品 | 2022-05-01 | 安全水位* | 上海市质量监督检验技术研究院
66 | 陶瓷坐便器 | 温州经济技术开发区海城蒙迪保罗卫浴洁具店 | 长葛市众合陶瓷有限公司 | 河南省 | 座便器 | 9027 | 合格品 | / | 水封深度,便器用水量,水封回复功能,安全水位*,坐便器水效等级,坐便器水效限定值 | 上海市质量监督检验技术研究院
67 | 陶瓷坐便器 | 吴江市松陵镇华东商业城付贤宝卫浴洁具商行 | 潮州市潮安区宝龙陶瓷实业有限公司 | 广东省 | 杀菌系列马桶 | 8139 | 合格品 | / | 便器用水量,安全水位*,坐便器水效等级 | 上海市质量监督检验技术研究院
68 | 陶瓷坐便器 | 南浔文章五金卫浴商行 | 潮州市潮安区登塘镇恒拓陶瓷加工场 | 广东省 | 卫生陶瓷(坐便器) | 8805 | 合格品 | 2022年8月14日 | 便器用水量,安全水位*,坐便器水效等级,坐便器水效限定值 | 上海市质量监督检验技术研究院
69 | 陶瓷坐便器 | 杭州陶瓷品市场叕美建材商行 | 潮州市潮安区古巷镇佰瓷陶瓷厂 | 广东省 | 连体坐便器 | 8022 | 合格品 | / | 便器用水量,安全水位*,坐便器水效等级,坐便器水效限定值 | 上海市质量监督检验技术研究院
70 | 陶瓷坐便器 | 合肥市瑶海区陈学辉厨卫门市部 | 潮州市潮安区古巷镇鸿丽陶瓷厂 | 广东省 | 卫生陶瓷（坐便器） | 8031 | 合格品 | / | 便器用水量,安全水位*,坐便器水效等级,坐便器水效限定值 | 上海市质量监督检验技术研究院
71 | 陶瓷坐便器 | 温州市瓯海梧田黄舜彬卫生洁具经营部 | 潮州市潮安区古巷镇琳达陶瓷厂 | 广东省 | 连体坐便器 | 1157 | 合格品 | 2022.05.24 | 便器用水量,安全水位*,坐便器水效等级,坐便器水效限定值 | 上海市质量监督检验技术研究院
72 | 陶瓷坐便器 | 温州市瓯海梧田意洁卫浴经营部 | 潮州市潮安区古巷镇麦箭陶瓷厂 | 广东省 | 卫生陶瓷（坐便器） | 8831 | 合格品 | / | 便器用水量,安全水位*,坐便器水效等级,坐便器水效限定值 | 上海市质量监督检验技术研究院
73 | 陶瓷坐便器 | 宁波市鄞州潘火长红建材经营部 | 潮州市潮安区古巷镇享权陶瓷厂 | 广东省 | 卫生陶瓷(坐便器） | 9056雪花纳米釉 | 合格品 | / | 水封深度,便器用水量,水封回复功能,安全水位*,坐便器水效等级,坐便器水效限定值 | 上海市质量监督检验技术研究院
74 | 陶瓷坐便器 | 温州装饰材料市场方正装饰材料店 | 潮州市潮安区中圣陶瓷有限公司 | 广东省 | 连体坐便器 | 6837 | 优等品 | / | 便器用水量,安全水位*,坐便器水效等级,坐便器水效限定值 | 上海市质量监督检验技术研究院
75 | 陶瓷坐便器 | 温州市龙湾海城玉燕水暖配件店 | 潮州市壹品艺鹰卫浴有限公司 | 广东省 | 座便器 | 1005 | 合格品 | / | 便器用水量,安全水位*,坐便器水效等级,坐便器水效限定值 | 上海市质量监督检验技术研究院
76 | 陶瓷坐便器 | 佛山市宾美建材有限公司 | 佛山市宾美建材有限公司 | 广东省 | 连体坐便器 | 2072 | 合格品 | / | 便器用水量,安全水位*,坐便器水效等级 | 上海市质量监督检验技术研究院
77 | 陶瓷坐便器 | 佛山市禅城区恒祥宇陶瓷经营部 | 佛山市丹利亚卫浴科技有限公司 | 广东省 | 卫生陶瓷（座便器） | 3389 | 优等品 | / | 便器用水量,安全水位*,坐便器水效等级,坐便器水效限定值 | 上海市质量监督检验技术研究院
78 | 陶瓷坐便器 | 晋安区元博建材商行 | 佛山市蒙地卡罗卫浴有限公司 | 广东省 | 卫生陶瓷（坐便器） | 57 | 合格品 | 2022-08-18 | 便器用水量,安全水位*,坐便器水效等级,坐便器水效限定值 | 上海市质量监督检验技术研究院
79 | 陶瓷坐便器 | 上海市浦东新区康桥镇舒洗洁具经营部 | 广东东居卫浴有限公司 | 广东省 | 卫生陶瓷(坐便器) | 9035 | 优等品 | / | 便器用水量,安全水位*,坐便器水效等级,坐便器水效限定值 | 上海市质量监督检验技术研究院
80 | 陶瓷坐便器 | 上海市浦东新区航头镇辰华卫浴设备经营部 | 广东好华卫浴有限公司 | 广东省 | 连体坐便器 | 8058 | 合格品 | / | 便器用水量,安全水位*,坐便器水效等级,坐便器水效限定值 | 上海市质量监督检验技术研究院
81 | 陶瓷坐便器 | 南京市江宁区纳福洁具经营部 | 广东好丈夫卫浴有限公司 | 广东省 | 连体坐便器（陶瓷坐便器） | 856 | 合格品 | 2021年11月18号 | 安全水位* | 上海市质量监督检验技术研究院
82 | 陶瓷坐便器 | 南京市江宁区玖佳洁具经营部 | 广东好丈夫卫浴有限公司 | 广东省 | 连体坐便器 | 851 | 合格品 | 2021年7月26日 | 便器用水量,坐便器水效等级,坐便器水效限定值 | 上海市质量监督检验技术研究院
83 | 陶瓷坐便器 | 佛山市特米纳卫浴有限公司 | 广东晶陶卫浴有限公司 | 广东省 | 陶瓷坐便器 | 2921 | 优等品 | / | 便器用水量,安全水位*,坐便器水效等级,坐便器水效限定值 | 上海市质量监督检验技术研究院
84 | 陶瓷坐便器 | 杭州市下城区黄泽五金店 | 广东勒家宜居智能科技有限公司 | 广东省 | 卫生陶瓷（坐便器） | LA8110 | 一等品 | 2022年6月20日 | 便器用水量,安全水位*,坐便器水效等级,坐便器水效限定值 | 上海市质量监督检验技术研究院
85 | 陶瓷坐便器 | 吴江区松陵镇八方水卫浴商行 | 深圳梦迪亚智能卫浴有限公司 | 广东省 | 陶瓷坐便器 | 8120 | 合格品 | 2021年11月10日 | 便器用水量,安全水位*,坐便器水效等级,坐便器水效限定值 | 上海市质量监督检验技术研究院
86 | 陶瓷坐便器 | 台州市椒江佰木府洁具商行 | 深圳市好意陶整体卫浴有限公司 | 广东省 | 坐便器 | 8034 | 合格品 | / | 便器用水量,安全水位*,坐便器水效等级,坐便器水效限定值 | 上海市质量监督检验技术研究院
87 | 陶瓷坐便器 | 温州市龙湾海城名泰卫浴店 | 深圳市箭骋实业有限公司 | 广东省 | 坐便器 | 6110 | 合格品 | 2021.12.30 | 便器用水量,安全水位*,坐便器水效等级,坐便器水效限定值 | 上海市质量监督检验技术研究院
88 | 陶瓷坐便器 | 玉环尊尚卫生洁具经营部 | 深圳市润钻卫浴有限公司 | 广东省 | 座便器 | 1032 | 合格品 | / | 便器用水量,安全水位*,坐便器水效等级,坐便器水效限定值 | 上海市质量监督检验技术研究院
89 | 陶瓷砖 | 福建泉州市神舟龙陶瓷有限公司 | 福建泉州市神舟龙陶瓷有限公司 | 福建省 | 外墙砖 | 39521 | 合格品 | 2022-08-26 | 破坏强度 | 佛山市质量计量监督检测中心(国家陶瓷及水暖卫浴产品质量检验检测中心)
90 | 陶瓷砖 | 福建省晋江市泗农建材有限公司 | 福建省晋江市泗农建材有限公司 | 福建省 | 外墙砖 | 300mm×600mm D3611 | 合格品 | 2020-04-03/第一批 | 尺寸 | 佛山市质量计量监督检测中心(国家陶瓷及水暖卫浴产品质量检验检测中心)
91 | 陶瓷砖 | 泉州骏凯陶瓷有限公司 | 福建省荣洲陶瓷发展有限公司 | 福建省 | 荣洲陶瓷(陶瓷砖) | 50775 | 合格品 | 2022-07-09/7P1 | 破坏强度 | 佛山市质量计量监督检测中心(国家陶瓷及水暖卫浴产品质量检验检测中心)
92 | 陶瓷砖 | 晋江市彩霸陶瓷有限公司 | 晋江市彩霸陶瓷有限公司 | 福建省 | 通体砖系列(陶瓷砖) | T1524 | 合格品 | 2021-07 | 尺寸 | 佛山市质量计量监督检测中心(国家陶瓷及水暖卫浴产品质量检验检测中心)
93 | 陶瓷砖 | 晋江市吉联陶瓷有限公司 | 晋江市吉联陶瓷有限公司 | 福建省 | 吉联文化石（陶瓷砖） | 200mm×400mm | 合格品 | 2022-08-28 | 尺寸,吸水率,破坏强度 | 佛山市质量计量监督检测中心(国家陶瓷及水暖卫浴产品质量检验检测中心)
94 | 陶瓷砖 | 美艺陶（福建）高新建材有限公司 | 美艺陶（福建）高新建材有限公司 | 福建省 | 地砖 | 600mm×600mm ME6813 | 合格品 | 2022-08-22/06 | 放射性核素* | 佛山市质量计量监督检测中心(国家陶瓷及水暖卫浴产品质量检验检测中心)
95 | 陶瓷砖 | 南安市一条龙陶瓷建材有限公司 | 南安市一条龙陶瓷建材有限公司 | 福建省 | 6D喷墨砖 | 60mm×108mm | 合格品 | 2022-06 | 吸水率 | 佛山市质量计量监督检测中心(国家陶瓷及水暖卫浴产品质量检验检测中心)
96 | 陶瓷砖 | 泉州利兴建材有限公司 | 泉州利兴建材有限公司 | 福建省 | 蓝誉瓷砖 | LY2402 | 合格品 | 2022-07-07 | 尺寸 | 佛山市质量计量监督检测中心(国家陶瓷及水暖卫浴产品质量检验检测中心)
97 | 陶瓷砖 | 许昌市家得福陶瓷有限公司 | 许昌市家得福陶瓷有限公司 | 河南省 | 高档地脚线（陶瓷砖） | 800mm×100mm×7.8mm 8706-7B51 | 合格品 | 2022-04 | 尺寸 | 佛山市质量计量监督检测中心(国家陶瓷及水暖卫浴产品质量检验检测中心)
98 | 陶瓷砖 | 江西国烽陶瓷有限公司 | 佛山大福象陶瓷有限公司 | 广东省 | 小地砖（陶瓷砖） | 300mm×300mm×7.9mm D38002 | 优等品 | 2022-08-31/ZZ0831 | 破坏强度 | 佛山市质量计量监督检测中心(国家陶瓷及水暖卫浴产品质量检验检测中心)
99 | 陶瓷砖 | 山东亮剑陶瓷有限公司 | 佛山飒露紫陶瓷有限公司 | 广东省 | 现代素色质感砖（陶瓷砖） | 600mm×600mm×9.5mm X61051 | 优等品 | 2022-06-09 | 吸水率 | 中国国检测试控股集团陕西有限公司(国家建筑卫生陶瓷质量检验检测中心)
100 | 陶瓷砖 | 临沂市连顺建陶有限公司 | 佛山市春辉陶瓷有限公司 | 广东省 | 全瓷通体中板（陶瓷砖） | 400mm×800mm×7.6mm 960029 | 合格品 | 2022-07-26 | 吸水率 | 佛山市质量计量监督检测中心(国家陶瓷及水暖卫浴产品质量检验检测中心)
101 | 陶瓷砖 | 广西南宁元佳陶瓷有限公司 | 佛山市富鑫莱陶瓷有限公司 | 广东省 | 低吸现代仿古砖（陶瓷砖） | 600mm×600mm×9.7mm 6D161 | 优等品 | 2022年8月16日 | 尺寸 | 佛山市质量计量监督检测中心(国家陶瓷及水暖卫浴产品质量检验检测中心)
102 | 陶瓷砖 | 贵州福美林陶瓷有限公司 | 佛山市古兰尼陶瓷有限公司 | 广东省 | 通体大理石（陶瓷砖） | 400mm×800mm×7.5mm 4615 | 优等品 | 2022年8月6日 | 破坏强度 | 佛山市质量计量监督检测中心(国家陶瓷及水暖卫浴产品质量检验检测中心)
103 | 陶瓷砖 | 沈阳五洲陶瓷科技发展有限公司 | 佛山市冠族陶瓷有限公司 | 广东省 | 亮面精雕通体大理石（陶瓷砖） | 800mm×800mm×11mm | 合格品 | 2022-07-10 | 吸水率 | 佛山市质量计量监督检测中心(国家陶瓷及水暖卫浴产品质量检验检测中心)
104 | 陶瓷砖 | 高安罗斯福陶瓷有限公司 | 佛山市罗纳尔陶瓷有限公司 | 广东省 | 通体瓷抛中板（陶瓷砖） | 400mm×800mm×7.4mm L8T935 | 优等品 | 2022-08-05/H6-06 | 尺寸 | 中国国检测试控股集团陕西有限公司(国家建筑卫生陶瓷质量检验检测中心)
105 | 陶瓷砖 | 山东齐都陶瓷有限公司 | 佛山市南海区齐都陶瓷有限公司 | 广东省 | 通体仿古砖（陶瓷砖） | 800mm×800mm×9.8mm | 优等品 | 2022-08-30 | 吸水率 | 佛山市质量计量监督检测中心(国家陶瓷及水暖卫浴产品质量检验检测中心)
106 | 陶瓷砖 | 高安市德邦陶瓷有限公司 | 佛山市祺顺陶瓷有限公司 | 广东省 | 陶瓷砖 | 800mm×800mm×10.0mm R8608 | 优等品 | 2022-08-08 | 吸水率 | 中国国检测试控股集团陕西有限公司(国家建筑卫生陶瓷质量检验检测中心)
107 | 陶瓷砖 | 沈阳日日升陶瓷有限公司 | 佛山市融晟润华陶瓷有限公司 | 广东省 | 通体大理石（陶瓷砖） | 800mm×800mm | 合格品 | 2022-07-25 | 吸水率 | 佛山市质量计量监督检测中心(国家陶瓷及水暖卫浴产品质量检验检测中心)
108 | 陶瓷砖 | 江西瑞源陶瓷有限公司 | 佛山市瑞洋陶瓷有限公司 | 广东省 | 瓷质抛光砖（陶瓷砖） | 600mm×600mm×9mm RP26101 | 优等品 | 2022-08-27/C2S-R43 | 尺寸 | 中国国检测试控股集团陕西有限公司(国家建筑卫生陶瓷质量检验检测中心)
109 | 陶瓷砖 | 江西世纪新贵陶瓷有限公司 | 佛山市世纪新贵陶瓷有限公司 | 广东省 | 喜居磁砖 | 300mm×300mm×7.8mm 3501 | 优等品 | 2022-08-12 | 尺寸 | 佛山市质量计量监督检测中心(国家陶瓷及水暖卫浴产品质量检验检测中心)
110 | 陶瓷砖 | 浙江莎贝尔陶瓷有限公司 | 佛山市仕美陶瓷有限公司 | 广东省 | 通体大理石岩板 | 600mm×1200mm×10mm 6B851 | 优等品 | 2022-08-31/7 | 尺寸 | 佛山市质量计量监督检测中心(国家陶瓷及水暖卫浴产品质量检验检测中心)
111 | 陶瓷砖 | 广西皇宝瓷业有限公司 | 佛山市希意欧建材有限公司 | 广东省 | 真通体大理石（陶瓷砖） | 800mm×800mm×9.8mm QYT8249 | 优等品 | 2022年6月13日 | 吸水率,断裂模数 | 佛山市质量计量监督检测中心(国家陶瓷及水暖卫浴产品质量检验检测中心)
112 | 陶瓷砖 | 沈阳顺鑫陶瓷有限公司 | 佛山市协佳陶瓷有限公司 | 广东省 | 红磨坊复古砖 | 600mm×600mm | 合格品 | 2022-09-03 | 吸水率 | 佛山市质量计量监督检测中心(国家陶瓷及水暖卫浴产品质量检验检测中心)
113 | 陶瓷砖 | 高安市三星陶瓷有限公司 | 佛山市壹佳兴陶瓷有限公司 | 广东省 | 通体大理石配套地砖（陶瓷砖） | 400mm×400mm×7.6mm 8847 | 优等品 | 2022-07-18 | 尺寸 | 中国国检测试控股集团陕西有限公司(国家建筑卫生陶瓷质量检验检测中心)
114 | 陶瓷砖 | 广东百冠陶瓷有限公司 | 广东百冠陶瓷有限公司 | 广东省 | 瓷抛砖 | 800mm×800mm×12mm C81B24 | 优等品 | 2022-05-27 | 尺寸 | 佛山市质量计量监督检测中心(国家陶瓷及水暖卫浴产品质量检验检测中心)
115 | 陶瓷砖 | 高安市三星陶瓷有限公司 | 广东佛山强强陶瓷有限公司 | 广东省 | 配套地砖 | 400mm×400mm×7.7mm QD5810 | 优等品 | 2022-07-20 | 尺寸 | 中国国检测试控股集团陕西有限公司(国家建筑卫生陶瓷质量检验检测中心)
116 | 陶瓷砖 | 肇庆德一建筑陶瓷制品制造有限公司 | 肇庆德一建筑陶瓷制品制造有限公司 | 广东省 | 远业仿古砖 | 600mm×600mm×9.2mm Y6920 | 优等品 | 2021-09-02 | 放射性核素* | 佛山市质量计量监督检测中心(国家陶瓷及水暖卫浴产品质量检验检测中心)
117 | 陶瓷砖 | 肇庆市高要区日月陶陶瓷有限公司 | 肇庆市高要区日月陶陶瓷有限公司 | 广东省 | 直边木纹砖 | 150mm×900mm×10mm TK91504 | 优等品 | 2021-12-15 | 吸水率 | 中国国检测试控股集团陕西有限公司(国家建筑卫生陶瓷质量检验检测中心)
118 | 陶瓷砖 | 佛山市建球瓷业有限公司 | 岑溪市新建球陶瓷有限公司 | 广西壮族自治区 | 彩胎砖 | 200mm×200mm×12mm （工作尺寸：199mm×199mm×12mm） CT51A | 合格品 | 2020-07 | 吸水率 | 佛山市质量计量监督检测中心(国家陶瓷及水暖卫浴产品质量检验检测中心)
119 | 陶瓷砖 | 广西梧州市远方陶瓷有限公司 | 广西梧州市远方陶瓷有限公司 | 广西壮族自治区 | 通体砖（陶瓷砖） | 80mm×240mm×8.5mm 9105A | 优等品 | 2021年8月20日 | 吸水率 | 佛山市质量计量监督检测中心(国家陶瓷及水暖卫浴产品质量检验检测中心)
120 | 浸渍胶膜纸饰面人造板 | 江苏林之源木业有限公司 | 江苏林之源木业有限公司 | 江苏省 | 浸渍胶膜纸饰面细木工板 | 2440mm×1220mm×17mm | 合格品，E1 | 2022/08/25 | 耐光色牢度 | 初检机构：苏州市产品质量监督检验院 复检机构：南京市产品质量监督检验院(南京市质量发展与先进技术应用研究院） | 复检仍不合格
121 | 浸渍胶膜纸饰面人造板 | 沭阳鼎之鑫木业有限公司 | 沭阳鼎之鑫木业有限公司 | 江苏省 | 浸渍胶膜纸饰面纤维板 | 2440mm×1220mm×18mm | 合格品，E1 | 2022/09/10 | 静曲强度 | 苏州市产品质量监督检验院
122 | 浸渍胶膜纸饰面人造板 | 赣州市南康区金得板业有限公司 | 赣州市南康区金得板业有限公司 | 江西省 | 浸渍胶膜纸饰面细木工板 | 2440mm×1220mm×16.8mm | 合格品、E1级 | 2022-08-31 | 耐光色牢度 | 苏州市产品质量监督检验院
123 | 浸渍胶膜纸饰面人造板 | 九江市黄元木业有限公司 | 九江市黄元木业有限公司 | 江西省 | 浸渍胶膜纸饰面细木工板 | 2440mm×1220mm×16.5mm | 合格品、E1级 | 2022-08-28 | 耐光色牢度 | 初检机构：苏州市产品质量监督检验院 复检机构：南京市产品质量监督检验院(南京市质量发展与先进技术应用研究院） | 复检仍不合格
124 | 浸渍胶膜纸饰面人造板 | 新干县发清木制品厂 | 新干县发清木制品厂 | 江西省 | 浸渍胶膜纸饰面细木工板 | 2440mm×1220mm×17mm | 合格品、E1级 | 2022-08-30 | 耐光色牢度 | 苏州市产品质量监督检验院
125 | 浸渍胶膜纸饰面人造板 | 桃江县鑫龙阳光木业胶板厂（普通合伙） | 桃江县鑫龙阳光木业胶板厂（普通合伙） | 湖南省 | 浸渍胶膜纸饰面细木工板 | 2440mm×1220mm×16.5mm | 合格品，E1 | 2022-9-1 | 表面耐龟裂 | 苏州市产品质量监督检验院
126 | 浸渍胶膜纸饰面人造板 | 桃江县中兴木板厂 | 桃江县中兴木板厂 | 湖南省 | 浸渍胶膜纸饰面细木工板 | 2440mm×1220mm×16.5mm | 合格品，E1 | 2022-9-7 | 表面耐龟裂 | 苏州市产品质量监督检验院
127 | 浸渍胶膜纸饰面人造板 | 广西融水同心木业有限公司 | 广西融水同心木业有限公司 | 广西壮族自治区 | 浸渍胶膜纸饰面细木工板 | 2440mm×1220mm×18mm | 合格品、E1级 | 2022-09-13 | 表面耐龟裂 | 苏州市产品质量监督检验院
128 | 浸渍胶膜纸饰面人造板 | 陕西佳美欧德森木业有限公司 | 陕西佳美欧德森木业有限公司 | 陕西省 | 浸渍胶膜纸饰面刨花板 | 2440mm×1220mm×18mm | 合格品，E1级 | 2022-09-10 | 内结合强度,2h吸水厚度膨胀率 | 苏州市产品质量监督检验院
注：1.按产品及行政区域排序。 2.复检仍不合格，指产品初检不合格，企业提出复检申请，经复检产品仍不合格。 3.加*号的项目为安全项目。